## List1
Materiály, používané k: | DEKORATIVNÍMU POVLAKOVÁNÍ
Značení | Čistota (v %) | Tvar targetu | Výrobní metoda
Al | 99.5-99.999 | plošní & rotační | Melting & Swaging
AlTi 67:33; 50:50; 70:30at% | 99.6-99.9 | plošní & rotační | HIP & Vacuum Melting
AlCr 50:50; 70:30at% | 99.5-99.9 | plošní & rotační | HIP & Vacuum Melting
AlCrSi 60:30:10at% | 99.8 | plošní & rotační | HIP
TiSi 90:10; 80:20at% | 99.5-99.9 | plošní & katoda | HIP
NiV 93:7wt% | 99.9-99.95 | plošní & rotační | Vacuum Melting
NiCr 80:20; 70:30; 50:50wt% | 99.5-99.95 | plošní & rotační | Vacuum Melting
TiNb 80:20; 70:30wt% | 99.5-99.9 | plošní | Vacuum Melting
TiZr | 99.5 | plošní | Vacuume Melting
Cr | 99.5-99.99 | plošní & rotační | HIP & Spraying
Zr | 99.2-99.95 | plošní & rotační | Melting & Swaging
Ti | 99.6-99.999 | plošní & rotační | Melting & Extrustion
Ni | 99.9-99.99 | plošní & rotační | Vacuum Melting
Hf | 99.9-99.95 | plošní | Melting & Swaging
Mo | 99.95-99.97 | plošní & rotační | Sintering
Ta | 99.95-99.995 | plošní & rotační | Melting & Swaging
Nb | 99.9-99.95 | plošní & rotační | Melting & Extrustion
Au | 99.99-99.999 | plošní | Melting & Swaging
Ag | 99.99 | plošní | Melting & Swaging
Cu | 99.9-99.999 | plošní & rotační | Melting & Swaging
V | 99.5-99.95 | plošní | Melting & Swaging
SS | 316L,304 | plošní & rotační | Melting & Swaging
C | 99.99 | plošní | Hot Pressing
SiO2 | 99.99-99.999 | plošní & rotační | Sintering & Hot pressing
Al2O3 | 99.99 | plošní | Sintering & Hot pressing
TiO2 | 99.9-99.99 | plošní | Sintering & Hot pressing
Ta2O5 | 99.99 | plošní | Sintering & Hot pressing
ZnS | 99.99 | plošní | Sintering & Hot pressing
B4C | 99.5 | plošní | Sintering & Hot pressing
BN | 99.5-99.9 | plošní | Sintering & Hot pressing
TiN | 99.5 | plošní | Sintering & Hot pressing
Si3N4 | 99.5 | plošní | Sintering & Hot pressing
AlN | 99.5-99.9 | plošní | Sintering & Hot pressing
SiC | 99.5-99.9 | plošní | Sintering & Hot pressing
MoS2 | 99.5-99.9 | plošní | Sintering & Hot pressing
ZnAl | 99.6-99.99 | plošní & rotační | Vacuum Melting
ZnSn | 99.9-99.99 | plošní & rotační | Vacuum Melting
Copper | 99.9-99.999 | plošní & rotační | Vacuum Melting
Sn | 99.9-99.999 | plošní & rotační | Vacuum Melting
W | 99.95 | plošní & rotační | Sintering
WC (s obsahem Co, nebo bez Co) | 99.5%~99.9% | plošní & rotační | HIP
WTi 90:10wt% | 99.9 | plošní & rotační | Sintering